## Tabelle1
| Ladestrom (A) | Ende linearer Bereich (s) | Ende linearer Bereich (mAh) | Ende Ladevorgang (s) | Gesamtkapazität (mAh) | Ende l. B./ Ende L. (s/s) | Ende l. B./ Gesamtk. (mAh/mAh) | Ende L./Gesamtkapazität (s/mAh) | Steigung linearer Bereich (mAh/s) | Steigung linearer Bereich laut Formel (mAh/s) | Ende linearer Bereich (s) | Ende linearer Bereich laut Formel (s) | Ende linearer Bereich (mAh) | Ende linearer Bereich laut Formel (mAh) | B0 für beschränktes Wachstum | k für beschränktes Wachstum | tEnde für beschränktes Wachstum (s) | tEnde beschränktes Wachstum abgelesen (s) | Ende Ladevorgang (s) | Ende Ladevorgang laut Formel | Differenz Ladezeit | Ladestromstärke | Mittelwert Differenz
1A_1 | 1 | 5848 | 1620 | 6330 | 1670 | 0.9238547 | 0.9700599 | 3.790419 | 0.2770178 | 0.2754 | 5848 | 5887.447 | 1620 | 1621.403 | 1621.403 | 0.005053789 | 440.0029 | 482 | 6330 | 6327.45 | 2.549761 | 1 | 0.01278753
1A_2 | 1 | 5882 | 1620 | 6413 | 1685 | 0.9171994 | 0.9614243 | 3.805935 | 0.2754165 | 0.2754 | 5882 | 5940.329 | 1620 | 1635.9665 | 1635.9665 | 0.0050088 | 443.955 | 531 | 6413 | 6384.284 | 28.71638 | 2 | 164.8163
1A_3 | 1 | 5649 | 1560 | 6031 | 1600 | 0.9366606 | 0.975 | 3.769375 | 0.2761551 | 0.2754 | 5649 | 5640.668 | 1560 | 1553.44 | 1553.44 | 0.005274892 | 421.5597 | 382 | 6031 | 6062.228 | -31.22777 | 4 | 185.1151
2A_1 | 2 | 2862 | 1580 | 3589 | 1700 | 0.7974366 | 0.9294118 | 2.111176 | 0.5520615 | 0.5508 | 2862 | 2906.79 | 1580 | 1601.06 | 1601.06 | 0.005248579 | 545.1391 | 727 | 3589 | 3451.929 | 137.0708
2A_2 | 2 | 2996 | 1660 | 3723 | 1765 | 0.8047274 | 0.9405099 | 2.109348 | 0.5540721 | 0.5508 | 2996 | 3017.932 | 1660 | 1662.277 | 1662.277 | 0.005055288 | 565.9826 | 727 | 3723 | 3583.915 | 139.0853
2A_3 | 2 | 2833 | 1560 | 3589 | 1660 | 0.7893564 | 0.939759 | 2.162048 | 0.550653 | 0.5508 | 2833 | 2838.395 | 1560 | 1563.388 | 1563.388 | 0.00537505 | 532.3123 | 756 | 3589 | 3370.707 | 218.2927
4A_1 | 4 | 1410 | 1550 | 2276 | 1765 | 0.6195079 | 0.878187 | 1.289518 | 1.099291 | 1.1016 | 1410 | 1415.717 | 1550 | 1559.554 | 1559.554 | 0.005204126 | 677.4117 | 866 | 2276 | 2093.129 | 182.8712
4A_2 | 4 | 1421 | 1565 | 2277 | 1740 | 0.6240668 | 0.8994253 | 1.308621 | 1.101337 | 1.1016 | 1421 | 1395.664 | 1565 | 1537.464 | 1537.464 | 0.005278897 | 667.8166 | 856 | 2277 | 2063.481 | 213.5189
4A_3 | 4 | 1361 | 1500 | 2175 | 1700 | 0.6257471 | 0.8823529 | 1.279412 | 1.102131 | 1.1016 | 1361 | 1363.58 | 1500 | 1502.12 | 1502.12 | 0.005403107 | 652.4645 | 814 | 2175 | 2016.045 | 158.9552
Test1 | 1 |  |  |  | 5200 |  |  |  |  | 0.2754 |  | 18332.17 |  | 5048.68 | 5048.68 | 0.001623044 | 1370.069 |  |  | 19702.24
Test2 | 2 |  |  |  | 5200 |  |  |  |  | 0.5508 |  | 8891.358 |  | 4897.36 | 4897.36 | 0.001715881 | 1667.484 |  |  | 10558.84
Test4 | 4 |  |  |  | 5200 |  |  |  |  | 1.1016 |  | 4170.951 |  | 4594.72 | 4594.72 | 0.0017664 | 1995.774 |  |  | 6166.725
Optimum anhand des Mittelwertes der Differenzen:
[18 empty] | Faktor für Obergrenze beschränktes Wachstum a |  |  | Ladestromstärke | a
[18 empty] | 0.003531 | <- Veränderung Wert hier bewirkt Veränderung der oberen Tabelle |  | 1 | 0.003531
[21 empty] | 2 | 0.001246
[21 empty] | 4 | 0.001188